## 征求意见反馈汇总
《深圳市自密实混凝土应用技术规程》（征求意见稿）公开征求意见采纳情况汇总表
序号 | 地方标准章条编号 | 意见内容 | 采纳情况 | 说明
1 | 1.0.3 | 将条文调整至第三章基本规定。 | 采纳 | 将条文移动至基本规定3.0.2处。
2 | 3.0.3 | 建议删除3.0.2 ，该条是自密实混凝土的要求，不需要特别规定。 | 采纳 | 将条文删除。
3 | 4.1.2 | 删除4.1.2中“水泥熟料的矿物成分应符合现行国家标准《通用硅酸盐水泥》GB 175的规定，”没有必要特别规定水泥熟料的矿物成分。 | 采纳 | 按照意见删除了条文部分内容，修改后的条文如下“水泥中的氯离子含量不应大于0.06%。”。
4 | 4.2.2 | 4.2.2-1配制强度等级低于C50自密实混凝土的粉煤灰应选用Ⅱ级以上（含Ⅱ级）的粉煤灰，建议将“应”改为“宜”。 4.2.2-2 《用于水泥和混凝土中的粒化高炉矿渣粉》GB/T 18046 修改为《用于水泥、砂浆和混凝土中的粒化高炉矿渣粉》GB/T 18046。 | 采纳 | 按照意见完成了修改。
5 | 4.3.2 | 本节中规定，减水剂宜选用聚羧酸高性能减水剂，建议删除本节中“早强型普通减水剂”的相关规定。 | 采纳 | 按照意见将条文中涉及到早强型普通减水剂的内容删除。
6 | 4.4.2 | 建议拆分2中内容为3“对于有抗渗、抗冻、抗腐蚀、耐磨或其他特殊要求的混凝土，坚固性指标不应大于8％”。 | 采纳 | 按照意见完成修改，增加第3条内容“对于有抗渗、抗冻、抗腐蚀、耐磨或其他特殊要求的混凝土，坚固性指标不应大于8％。”
7 | 4.4.4 | 再生骨料是指再生粗骨料？1中规定的“微粉含量应小于1.0%，泥块含量应小于0.5%，骨料吸水率应小于3.0%，坚固性指标不应大于5.0%”与《混凝土用再生粗骨料》GB/T 25177中一致，不建议单独列出。 | 采纳 | 参照意见完成了修改，修改后的内容如下：“再生粗骨料宜采用I类再生粗骨料，骨料应符合现行国家标准《混凝土用再生粗骨料》GB/T 25177中的规定。”
8 | 5.2.3 | 该条中“并宜掺用适量粉煤灰等掺合料；对于掺合料碱含量，粉煤灰碱含量可取实测值的1/6，粒化高炉矿渣粉碱含量可取实测值的1/2”不属于硬化混凝土的性能，应该属于配合比设计中的内容。 | 采纳 | 参照意见完成修改，将该条文移动至配合比设计章节的第6.1.4条。
9 | 8.2.3 | 该条规定了混凝土成型，该内容不属于性能检验，建议删除。 | 采纳 | 删除此条文
10 | 1.0.3 | 达不到总则条文，1.01中提到了绿色低碳，建议置后。 | 采纳 | 将条文移动至基本规定3.0.2处。
11 | 2.1.3 | ？为什么采用T600，后面坍落度范围可以从500，如果自密实混凝土的扩展都在600以下，这个指标就失效了！ | 采纳 | 本条文将扩展时间T600修订为扩展时间T500。
12 | 2.1.8 | 离析率规定的时间是多少？ | 采纳 | 本条文经过确认后，将拌合物静置时间补充为15min±0.5min，同时在条文说明中加以说明。
13 | 2.1.10 | 这个指标太主观，没法控制。 | 不采纳 | 因为视觉指数这个指标，在国外的标准中已经被应用。可以根据拌合物面的泌水、骨料堆积现象判断自密实混凝土的稳定性。
14 | 2.1.11 | 这个概念需补充温度、湿度、尺寸等试验条件，不然没有可比性！ | 不采纳 | 关于体积稳定性的定义，本规程是参考福建省的标准《自密实混凝土加固工程结构技术规程》DBJ/ T13-150
15 | 4.1.2 | 砂中氯离子含量控制在0.003％以内，可能过于严格，操作性不强！ | 采纳 | 本条文仅保留“水泥中的氯离子含量不应大于0.06%”，其余内容删除。
16 | 7.2.5 | 自密实混凝土的浇筑点可以间距6m。 | 采纳 | 将条文中混凝土的浇筑点“不宜大于4m”修改为“不宜大于6m”。
17 | 7.2.6 | 不建议抛落。建议采用串筒、溜槽、溜管等辅助装置进行浇筑，混凝土下落处与混凝土面距离小于30cm。 | 采纳 | 将原条文中的第2条修改为“混凝土浇筑不应抛落，应采用串筒、溜槽、溜管等辅助装置进行浇筑，混凝土下落处与混凝土面距离小于30cm。”
18 | 3.0.6 | 混凝土碳排放总量应包含生产运输环节的碳排放量；此外，出厂质量证明书要求标识混凝土碳排放总量，是否考虑目前混凝土市场上的混凝土生产企业能否能做到？ | 部分采纳 | 将条文后面的“生产运输环节的碳排放量”删除，此外，对于生产企业是否能做到，在条文中有说明。其次，规范《绿色预拌混凝土和预拌砂浆技术规程》SJG 59也有提前做调研，能保证企业做到。
19 | 4.1.1 | 建议将《中热硅酸盐水泥、低热硅酸盐水泥和低热矿渣硅酸盐水泥》GB 200更正为《中热硅酸盐水泥、低热硅酸盐水泥》GB/T 200，因为最新标准为《中热硅酸盐水泥、低热硅酸盐水泥》GB/T 200-2017。 | 采纳 | 本条文将参考规范做了更新。
20 | 4.2.2 | 建议将《用于水泥和混凝土中的粒化高炉矿渣粉》GB/T 18046 修改为《用于水泥、砂浆和混凝土中的粒化高炉矿渣粉》GB/T 18046 ，因为最新标准为《用于水泥、砂浆和混凝土中的粒化高炉矿渣粉》GB/T 18046-2017。 | 采纳 | 本条文将参考规范做了更新。
21 | 4.3.1 | 减水剂的试验结果的评定容易出现混乱，如聚羧酸高性能混凝土减水剂具体用哪本标准评定？建议将“减水剂宜选用聚羧酸系高性能减水剂，减水剂应符合现行行业标准《聚羧酸系高性能减水剂》JG/T 223”修改为“减水剂宜选用聚羧酸系高性能减水剂，其质量应符合现行行业标准《聚羧酸系高性能减水剂》JG/T 223”。 | 采纳 | 按照意见做了对应的修改。
22 | 4.4.4 | 建议将“坚固性指标不应大于5.0%”修改为“坚固性指标应小于5.0%”，与《混凝土用再生粗骨料》GB/T 25177-2010中5.7条I类再生骨料保持一致。 | 采纳 | 按照意见进行修改，修改的条文如下“再生粗骨料宜采用I类再生粗骨料，骨料应符合现行国家标准《混凝土用再生粗骨料》GB/T 25177中的规定。”
23 | 5.2.1 | 建议将“长期”更改为“长期性能”。与《自密实混凝土应用技术规程》JGJ/T 283-2012中4.2.1条保持一致。 | 采纳 | 按照意见做了对应的修改
24 | 5.2.2 | 自密实混凝土的28d收缩率不宜超过0.03%，早期抗裂试验的单位面积的总开裂面积不宜大于700mm2/m2，建议将两处“宜”改为“应”。 | 采纳 | 按照意见做了对应的修改。
25 | 5.3.1 | 建议删掉“自密实工作性能”中的“工作”。 | 采纳 | 按照意见做了对应的修改。
26 | 7.2.4 | 自密实混凝土入模温度不应超过35℃，建议将“应”改为“宜”。 | 采纳 | 按照意见做了对应的修改。
27 | 引用标准名录，5 | 建议将《中热硅酸盐水泥、低热硅酸盐水泥和低热矿渣硅酸盐水泥》GB 200更正为《中热硅酸盐水泥、低热硅酸盐水泥》GB/T 200。 | 采纳 | 按照意见做了对应的修改。
28 | 引用标准名录，7 | 建议将《用于水泥和混凝土中的粒化高炉矿渣粉》GB/T 18046 修改为《用于水泥、砂浆和混凝土中的粒化高炉矿渣粉》GB/T 18046。 | 采纳 | 按照意见做了对应的修改。
29 | 条文说明4.2.1 | 建议将《中热硅酸盐水泥、低热硅酸盐水泥和低热矿渣硅酸盐水泥》GB 200更正为《中热硅酸盐水泥、低热硅酸盐水泥》GB/T 200。 | 采纳 | 按照意见做了对应的修改。
30 | 4.4.2 | 建议参照《混凝土技术规范》（DBJ 15-109-2015）4.3.6 等规定，增加粗骨料中的含泥量和泥块含量指标（因后续的细骨料中有对应的指标，应保持一致）。 | 采纳 | 已增添相关内容于条文4.4.2中的第2条，修改内容如下：“对于有抗渗、抗冻、抗腐蚀、耐磨或其他特殊要求的混凝土，砂的含泥量和泥块含量分别不应大于3.0％和1.0％，坚固性指标不应大于8％。”
31 | 7.2 浇筑 | 建议参照《混凝土技术规范》（DBJ 15-109-2015）8.3.24、8.3.20、8.3.21 等规定，在 “浇筑”章节增加“自密实混凝土宜避开高温时段浇筑；浇筑最大水平流动距离不宜超过 7m；柱、梁模板内浇筑倾落高度不宜超过 5m”等内容。 | 采纳 | 参照修改意见，新增条文8.2.4和条文8.2.7，并增加条文说明；此外，将“浇筑最大水平流动距离不宜超过 7m”添加至条文8.2.6中。并结合深圳地区的气候特点。
32 | 1.0.3 | 建议将1.0.3纳入第三章基本规定中 | 采纳 | 将条文移动至基本规定3.0.2处。
33 | 1.0.3 | 建议放到第3章基本规定。 | 采纳 | 将条文移动至基本规定3.0.2处。
34 | 3.0.3 | 建议删除3.0.3 ，该条是自密实混凝土的要求，不需要特别规定。 | 采纳 | 将条文删除。
35 | 3.0.5 | 本条要求“需达到三星级绿色生产评价要求”，建议与行政规定相协调。 | 不采纳 | 三星级绿色生产评价要求的规定，源自于规程《预拌混凝土绿色生产及管理技术规程》JGJ/T 328,相关规定可见原规程，本条文只是引用。
36 | 4.1.1 | “选用其它品种的水泥应经试验确定”，是否要明确需试验确定哪些性能指标。 | 采纳 | 按照意见完成了修改。增添了“自密实性能、力学性能和耐久性能”。
37 | 5.1.2 | 建议CCES02-2004把年代去掉，“附录A”改为“本规程附录A” | 采纳 | 按照意见完成了修改。
38 | 5.1.5 | SF3适用的“结构紧密的竖向构件”是指钢筋密集？少见“结构紧密”的说法。VS2的适用范围最后要求“应严格控制”，控制泌水和离析？建议说清楚。SR2“适用于流动距离超过5m、钢筋净距大于80mm 的竖向结构。也适用于流动距离小于5m、钢筋净距小于 80mm 的竖向结构”，合起来还是全部？笔误还是意思表述不完整？ | 采纳 | 按照意见完成修改。修改后的内容如下：“适用于钢筋密集的竖向构件、形状复杂的结构等（粗骨料最大公称粒径宜小于16mm）”“适用于配筋较多的结构或有较高混凝上外观性能要求的结构，应严格混凝土配合比。”“适用于流动距离超过5m、钢筋净距大于80mm的竖向结构，或者流动距离小于5m、钢筋净距小于80mm的竖向结构，但当流动距离超过5m时，应控制SR值小于10%”。
39 | 3.0.1 | 自密实混凝土适用于各类型混凝土工程，特别适用于形体复杂、配筋密集、薄壁、钢管混凝土等施工空间受限制，以及对施工噪声有严格控制的工程，深井和水下浇筑的混凝土结构工程可以参照执行。理由：深井，不能采用人工振捣方式成型；水下浇筑的桩、地下连续墙、水下护坡等，也应该属于自密实混凝土范畴。 | 采纳 | 参照意见完成修改，修改后的条文内容如下：“自密实混凝土宜用于形体复杂、配筋密集、薄壁、深井、钢管混凝土和水下浇筑的桩、地下连续墙、水下护坡等施工空间受限制的工程，以及对施工噪声有严格控制的工程，还可用于各类型混凝土工程。”并在条文说明中增加相关解释。
40 | 4.1.1 | 自密实混凝土宜选用硅酸盐水泥或普通硅酸盐水泥，其质量应符合现行国家标准《通用硅酸盐水泥》GB 175 的规定，且应严格限制水泥中掺加的混合材、助磨剂的种类和数量。理由：1、自密实混凝土是一种特殊工艺的混凝土，其质量的稳定性尤为重要，而水泥中掺加的混合材、助磨剂的种类和数量如果不进行限制，会极大的影响混凝土拌合物的各项性能，为混凝土的配合比设计、配制及生产控制，带来极大不确定性，增加的混凝土结构的施工质量风险。2、自密实混凝土基本上都是预拌混凝土，可以在拌合时，通过选择适合的掺合料和外加剂，设计和调节混凝土各项性能，以满足施工和结构要求，方便且易于控制，即使是大体积自密实混凝土也一样；且在此种模式下所配混凝土，性能稳定、均匀，可以适当减小配合比设计富余，从而减少高能耗水泥的消耗，达到总体节材、节能、降低碳排放，总体成本也会降低。 | 采纳 | 参照意见完成修改，修改后的条文内容如下：“自密实混凝土宜选用硅酸盐水泥或普通硅酸盐水泥，其质量应符合现行国家标准《通用硅酸盐水泥》GB 175 的规定，且应严格限制水泥中掺加的混合材、助磨剂的种类和数量。大体积自密实混凝土优先选用中热硅酸盐水泥或低热硅酸盐水泥，其质量应符合现行国家标准《中热硅酸盐水泥、低热硅酸盐水泥》GB 200的规定。选用其它品种的水泥应经混凝土的自密实性能、力学性能和耐久性能试验确定，且其技术性能指标还应符合国家现行相关标准的要求。”
41 | 5.1节、5.2节 | 建议：将5.1、5.2节，单独成章“自密实混凝土性能”，“第3章 置于基本规定”之后，为第4章，其他章节顺延 理由：相关内容，全部是自密实混凝土质量以及施工工艺要求，参照相关标准如JGJ/T 283。 | 采纳 | 已参照意见修改了全文章节顺序，将第5章中的配合比设计部分独立成第6章。
42 | 5.1.2 | 扩展时间T600（s）：3≤VS1＜10，（10、8、5s合适否？）理由：VS为负向指标，应设上限，以保证自密实成型 | 采纳 | 参照意见完成修改，将扩展时间设置上限，设置后的上限为10s。
43 | 5.3.3 | 自密实混凝土水胶比宜小于0.45，胶凝材料用量宜控制在380kg/m3~ 600kg/m3；单方混凝土中粗骨料绝对体积用量宜按表5.3.3选用；砂浆中砂的体积分数，取0.42~0.45；每立方米混凝土中引入空气的体积，对于非引气型的自密实混凝土，一般取10L。并将原规范表5.3.5放置于表5.3.3中。 | 采纳 | 参照意见完成修改，修改后的条文内容为：“自密实混凝土水胶比宜小于0.45，胶凝材料用量宜控制在380kg/m3~ 600kg/m3；单方混凝土中粗骨料绝对体积用量宜按表6.1.3选用；砂浆中砂的体积分数，取0.42~0.45；每立方米混凝土中引入空气的体积，对于非引气型的自密实混凝土，一般取10L。”
44 | 6.3.5 | 表6.3.5 原材料最高入机温度，其中，水温≦28℃（或30℃）理由：深圳地区，整个夏秋季，自来水温度都可能超出25℃，规定严格了，基本上都必须采取降温措施，能耗和成本都上去了，多数情况下，也没有必要。 | 采纳 | 参照意见，对深圳市地区的温度做了相关调研，将原材料中水的入机温度重新调整为30℃。
45 | 8.1.1 | 原材料进厂质量检验应符合现行国家标准《预拌混凝土》GB/T 14902、《混凝土质量控制标准》GB 50164及本规程第4章的规定，其进场检验应符合现行国家标准《混凝土结构工程施工质量验收规范》GB 50204的规定。理由：自密实混凝土对原材料的验收，应符合GB 50204的规定，GB 50204更严格。比如粉煤灰，GB 50204规定批量为200t，相关标准规定则为500t（GB 50164、GB/T 1596）。 | 采纳 | 参照意见完成了修改，修改后的条文内容如下：“原材料进厂质量检验应符合现行国家标准《预拌混凝土》GB/T 14902、《混凝土质量控制标准》GB 50164及本规程第4章的规定，其进场检验应符合现行国家标准《混凝土结构工程施工质量验收规范》GB 50204的规定。”
46 | 8.2.1 | 自密实混凝土检验，包括拌合物性能和硬化混凝土性能检验。其中拌合物性能主要检测参数及频次应符合表8.2.1-1的规定；硬化混凝土性能主要检测参数及频次应符合表8.2.1-2的规定。 理由：1、将拌合物性能和硬化混凝土性能合并编制，更清晰； 2、表8.2.1-2中增加的出厂检验项目，由第三方机构在配合比验证时完成，有2个理由：其一，由第三方验证配合比的复现性，确认配合比技术可行和稳定，且体现事前控制；其二，相关报告作为交工验收资料，是对混凝土符合要求的证明。 | 采纳 | 参照修改意见完成修改内容，并且新增表格9.2.1-2（出厂检验项目）。
47 | 8.2.2 | 8.2.2 自密实混凝土拌合物性能试验方法应符合下列规定： 1 粗骨料振动离析率应按现行标准《自密实混凝土应用技术规程》JGJ/T 283执行； 2 L型仪试验值应按现行标准《自密实混凝土设计与施工指南》CCES 02执行 3 视觉指数应按本标准附录A执行 4 其他参数按现行标准《普通混凝土拌合物性能试验方法标准》GB/T 50080执行。 | 采纳 | 参照意见完成修改
48 | 8.2.3 | 调整序号为8.2.4，内容不变。 | 不采纳 | 考虑到混凝土成型不属于性能检验章节，本节将该条文删除。
49 | 8.2.5 | 自密实混凝土的性能评定： 1 拌合物性能、早期抗裂试验、28d收缩率应按本标准第5章规定进行评定，且应符合有关设计要求； 2 对掺有引气型外加剂的自密实混凝土应检验其含气量，自密实混凝土含气量与合同规定值之差不应超过±1.0%。 3 氯离子含量、碱含量、三氧化硫含量应符合设计要求及现行标准《混凝土结构耐久性设计规范》GB/T 50476的有关规定 4 强度检验评定应符合现行国家标准《混凝土强度检验评定标准》GB/T 50107的有关规定，其他力学性能检验应符合设计要求和国家现行有关标准的规定； 5 长期性能和耐久性能检验评定应符合现行行业标准《混凝土耐久性检验评定标准》JGJ/T 193的有关规定。 理由：增加拌合物性能以及早期抗裂试验、28d收缩率等检测结果的评定要求。 | 采纳 | 参照意见完成条文修改，增加拌合物性能以及早期抗裂试验、28d收缩率等检测结果的评定要求。并且对条文增加条文说明。